## Лист 1
Наименование показателя | Значение ГОСТ 6141-91 | Значение ГОСТ 6141-91 | Значение ТУ 5752-001-01879649-215 | Значение ГОСТ 6141-91 | Значенте ТУ 5752-001-01879649-2015 | Значение ГОСТ 6141-91 | Значенте ТУ 5752-001-01879649-2015 | Значенте ТУ 5752-001-01879649-2015
Формат плитки (см) | 20х30х0,7 | 25х40х0,8 | 30х30х0,8 | 20х20х0,7 | 7х30х0,8 | 10х30х0,9 | 15х30х0,8 | 15х15х0,8
Отклонение от нормативных размеров по длине и ширине (мм) | +/-2,4 и +/-1,6 | +/-2,0 и +/-3,2 | +/-1,5 | +/-1,6 | +/-1,5 | +/-0,8 и +/-2,4 | +/-1,5 | +/-1,5
Кривизна лицевой поверхности не более (мм) | 0,8 | 0,8 | 1,5 | 0,8 | 1,5 | 0,8 | 1,5 | 1,5
Косоугольность, не более (мм) | 1 | 1 | 1.5 | 1 | 1.5 | 1 | 1.5 | 1.5
Водопоглощение, не более (%) | 24 | 24 | 16 | 24 | 16 | 24 | 16 | 16
Термическая стойкость глазури (С) | 125, 150 | 125, 150 | 125 | 125, 150 | 125 | 125, 150 | 125 | 125
Твердость глазури по Моосу, не менее | 5 | 5 | 5 | 5 | 5 | 5 | 5 | 5
Предел прочности при изгибе, не менее (мПА) | 15 | 15 | 22 | 15 | 22 | 15 | 22 | 22
Химическая стойкость глазури к действию раствора № 3 по ГОСТ 27180 | стойкая | стойкая | стойкая | стойкая | стойкая | стойкая | стойкая | стойкая
Износостойкость, степень | - | - | 1-3 | - | 1-3 | - | 1-3 | 1-3